## Checklist Operativa
Fase | Controllo | Esito | Note Operatore
1. Ambiente | Temperatura Cabina (20-25°C ideale) | Da Verificare
1. Ambiente | Umidità Relativa (40-60%) | Da Verificare
1. Ambiente | Illuminazione e pulizia pavimento (bagnato/aspirato) | Da Verificare
2. Preparazione Pezzo | Carteggiatura uniforme (senza segni P80-P400) | Da Verificare
2. Preparazione Pezzo | Soffiaggio e Sgrassaggio (Antisilicone) | Da Verificare
2. Preparazione Pezzo | Mascheratura parti da non verniciare | Da Verificare
2. Preparazione Pezzo | Messa a terra del pezzo (scarica elettrostatica) | Da Verificare
3. Preparazione Prodotto | Verifica codice colore / Lotto | Da Verificare
3. Preparazione Prodotto | Miscelazione (Rapporto Catalisi/Diluizione) | Da Verificare
3. Preparazione Prodotto | Filtraggio vernice (es. 190 micron) | Da Verificare
3. Preparazione Prodotto | Controllo Viscosità (Coppa Ford) | Da Verificare
4. Setup Pistola | Pulizia ugello e ago | Da Verificare
4. Setup Pistola | Regolazione ventaglio e pressione aria al calcio | Da Verificare
5. Sicurezza (DPI) | Indossata Maschera (Carboni attivi/Autorespiratore) | Da Verificare
5. Sicurezza (DPI) | Indossata Tuta Tyvek e Guanti Nitrile | Da Verificare

## Scheda Tecnica Lotto
Data/Ora | Codice Vernice | Viscosità (sec. Coppa Ford 4) | Pressione Aria (bar) | Temp. Cabina (°C) | Spessore Film Umido (WFT) | Operatore
2026-01-03 09:50 | RAL 7035 Tex | 22 sec | 2.5 bar | 22°C | 120 micron | Mario R.

## Controllo Qualità Finale
Difetto Riscontrato | Presenza (Si/No) | Azione Correttiva Suggerita
Sporchini / Inclusioni polvere | No | Carteggiare e lucidare (o riverniciare)
Buccia d'arancia (distensione errata) | No | Verificare viscosità/pressione. Carteggiare.
Colature (troppo prodotto) | No | Essiccare, spianare con lametta e lucidare
Schivature / Crateri (silicone) | No | Sgrassaggio errato. Aggiungere antisilicone.
Macchie / Alonature | No | Verificare orientamento metallizzato
Fuori Tinta (Colore errato) | No | Verificare cartellino/formula.